## 안내
부식 시험 패널 평가 기록
용도: 패널별, 점검별로 한 행에 녹, 부풀음, 스크라이브 크리프 평가와 각 평가를 비춰 볼 합격 기준을 적습니다.
1. 노출 전에 패널 식별 열과 확정한 합격 기준을 입력합니다. 패널을 평가한 뒤에는 기준을 바꾸지 않습니다.
2. 점검할 때마다 패널별로 새 행을 추가합니다. 이전 행은 덮어쓰지 않습니다.
3. 대조 패널을 먼저 평가합니다. 대조 패널이 알려진 범위를 벗어나면 시험 패널을 판정하기 전에 시험기 기록을 확인합니다.
4. 녹(ASTM D610), 부풀음(ASTM D714), 스크라이브 크리프(ASTM D1654 또는 ISO 4628-8)는 해당 규격의 표준 사진과 정의에 비춰 평가합니다. 이 기록 파일에는 표준 사진과 정의가 들어 있지 않습니다.
5. 평가는 규격이 표기하는 그대로 적습니다. ASTM과 ISO 4628은 척도의 번호 체계가 다르므로, 평가를 서로 다른 열에 적습니다.
6. 스크라이브 크리프 평균과 최대(mm), ASTM D1654 스크라이브 평점(0-10), 절차와 측정 전에 들뜬 도막을 제거한 방법을 기록합니다. 날짜만 적지 말고 노출 시간을 기록합니다.
7. 평가할 때마다 같은 조명에서 사진을 찍고 파일 이름을 입력합니다.
8. 평가할 수 없으면 비워 두고 비고에 사유를 적습니다. 판정: 충족, 경계, 미충족, 미평가.
9. 실제 데이터는 기록 시트에 입력합니다. 예시 시트는 설명용입니다.
10. xlsx는 가져오지 못하고 CSV는 가져오는 시스템에 넣으려면, 기록 시트를 CSV UTF-8로 저장합니다. 같은 머리글을 담은 빈 CSV 파일을 함께 제공합니다.
한계: 이 기록은 한 노출 회차 안에서 패널을 비교합니다. 실사용 수명을 예측하지 않으며, 불합격 원인을 설명하지 않습니다.
서식 출처: www.lubinpla.com/ko/post/corrosion-test-panel-rating-record-sheet

## 기록
패널 ID(텍스트) | 반복 그룹(텍스트) | 대조 패널 ID(텍스트) | 도장계(텍스트) | 소지와 전처리(텍스트) | 건조 도막 두께(µm) | 스크라이브 형태(텍스트) | 노출 시험과 개정판(텍스트) | 시험기 또는 노출장 ID(텍스트) | 노출 시작일(YYYY-MM-DD) | 점검 시점 노출 시간(h) | 점검일(YYYY-MM-DD) | 평가자(이름) | 녹 등급 ASTM D610(0-10) | 녹 분포 ASTM D610(S/G/P/H) | 부풀음 크기 ASTM D714(숫자) | 부풀음 밀도 ASTM D714(F, M, MD, D: 적음, 중간, 약간 조밀, 조밀) | ISO 4628 평가, 사용할 때(규격 표기대로) | 스크라이브 크리프 평균(mm) | 스크라이브 크리프 최대(mm) | 스크라이브 평점 ASTM D1654(0-10) | 스크라이브 방법, 절차, 제거(텍스트) | 사진 참조(파일 이름) | 확정한 합격 기준(텍스트) | 판정(충족/경계/미충족/미평가) | 비고(텍스트)

## 예시
설명용 예시: 아래 값은 모두 기록을 읽는 방법을 보여 주려고 만든 것입니다.
패널 ID(텍스트) | 반복 그룹(텍스트) | 대조 패널 ID(텍스트) | 도장계(텍스트) | 소지와 전처리(텍스트) | 건조 도막 두께(µm) | 스크라이브 형태(텍스트) | 노출 시험과 개정판(텍스트) | 시험기 또는 노출장 ID(텍스트) | 노출 시작일(YYYY-MM-DD) | 점검 시점 노출 시간(h) | 점검일(YYYY-MM-DD) | 평가자(이름) | 녹 등급 ASTM D610(0-10) | 녹 분포 ASTM D610(S/G/P/H) | 부풀음 크기 ASTM D714(숫자) | 부풀음 밀도 ASTM D714(F, M, MD, D: 적음, 중간, 약간 조밀, 조밀) | ISO 4628 평가, 사용할 때(규격 표기대로) | 스크라이브 크리프 평균(mm) | 스크라이브 크리프 최대(mm) | 스크라이브 평점 ASTM D1654(0-10) | 스크라이브 방법, 절차, 제거(텍스트) | 사진 참조(파일 이름) | 확정한 합격 기준(텍스트) | 판정(충족/경계/미충족/미평가) | 비고(텍스트)
P-014 | SYS-B 반복 3개 중 2번 | P-001 | 에폭시 프라이머 + 폴리우레탄 상도 | 냉간압연강판, 인산아연 | 180 | 소지까지 낸 대각선 스크라이브 1줄 | ASTM B117-26a | 시험기 2 | 2026-03-02 | 1000 | 2026-04-13 | A. Kim | 9 | S | 8 | F |  | 1.2 | 2 | 7 | ASTM D1654-24e1, 시험실 절차 LP-07에 따라 제거 | P-014_1000h.jpg | 크리프 평균 2 mm 이하 | 충족 | 걸이 구멍 녹, 평가 제외
P-001 | 대조 | P-001 | 기준 도장계 R | 냉간압연강판, 인산아연 | 175 | 소지까지 낸 대각선 스크라이브 1줄 | ASTM B117-26a | 시험기 2 | 2026-03-02 | 1000 | 2026-04-13 | A. Kim | 9 | S | 10 |  |  | 1 | 1.6 | 8 | ASTM D1654-24e1, 시험실 절차 LP-07에 따라 제거 | P-001_1000h.jpg | 대조 패널이 알려진 범위 안 | 충족 | 대조 패널을 먼저 평가
P-015 | SYS-B 반복 3개 중 3번 | P-001 | 에폭시 프라이머 + 폴리우레탄 상도 | 냉간압연강판, 인산아연 | 165 | 소지까지 낸 대각선 스크라이브 1줄 | ASTM B117-26a | 시험기 2 | 2026-03-02 | 1000 | 2026-04-13 | A. Kim | 8 | P | 8 | M |  | 2 | 3.4 | 7 | ASTM D1654-24e1, 시험실 절차 LP-07에 따라 제거 | P-015_1000h.jpg | 크리프 평균 2 mm 이하 | 경계 | 한도에 걸림. 같은 조명에서 두 번째 평가 요청