## 안내
난연성 작동유 씰 상용성 차트와 씰 점검 기록표
서식 출처: www.lubinpla.com/ko/post/fire-resistant-hydraulic-fluid-seal-compatibility-chart
이 통합 문서의 용도
유압 회로의 씰 컴파운드를 현재 쓰는 난연성 작동유나 전환할 난연성 작동유와 대조해 선별합니다. 그다음 씰마다 작동유 제조사의 씰 목록, 침지 시험, 결정을 기록합니다.
시트
차트: ISO 6743-4 작동유 등급별 참고 표입니다. 모든 값은 칸에 적힌 공개 출처에서 나온, 칸에 적힌 조건의 대표값입니다. 특정 작동유 브랜드나 씰 컴파운드의 결과가 아닙니다.
씰 점검 기록표: 씰 위치마다 한 행을 씁니다. 해당 시스템에 맞게 채웁니다. 단위는 헤더에 있습니다.
예시: 기록표를 채우는 방법을 보여 주려고 꾸민 행입니다. 실제 시스템의 데이터가 아닙니다.
씰 점검 기록표 작성 방법
1. 작동유 등급과 기본 조성은 작동유 공급사에서 서면으로 받습니다. 상품명만으로는 행이 정해지지 않습니다.
2. 실측 수분 함량(%)과 씰 부위 최고 온도(°C)를 기동 시 값과 최고값을 포함해 기록합니다.
3. 씰 위치를 모두 적고 고분자, 컴파운드나 공급사 등급, 사용 조건(정적 또는 동적)을 함께 적습니다.
4. 차트에서 해당 작동유 등급 행을 읽고 유지, 교체, 시험 중 하나를 적습니다. 근거로 삼은 출처와 조건도 함께 적습니다.
5. 작동유 제조사에 해당 제품의 씰 목록을 요청하고, 문서와 날짜를 기록합니다.
6. 시험으로 표시한 씰은 모두 설치된 컴파운드를 실제 작동유에 넣어 씰 최고 온도 이상에서 침지 시험합니다(예: ISO 1817:2026 방법). 판정은 시험 전에 합의한 한계로 합니다.
7. 결정, 담당자, 기한을 적습니다.
한계
이 차트는 항공기 유압 시스템, PTFE 등 열가소성 씰, 호스, 도료, 금속, 혼합 작동유, 작동유 대표 범위를 넘는 온도를 다루지 않습니다. 씰 컴파운드의 거동은 같은 고분자 계열 안에서도 다르므로 설치된 컴파운드를 시험해야 합니다.
CSV
fire-resistant-hydraulic-fluid-seal-compatibility-chart-ko.csv에는 씰 점검 기록표의 헤더 행만 UTF-8(BOM 포함)로 들어 있습니다. Excel은 읽지 못하고 CSV는 가져올 수 있는 시스템에서 씁니다.
출처(차트 시트에 인용한 그대로)
1. International Organization for Standardization. ISO 6743-4:2015 Lubricants, industrial oils and related products (class L), Classification, Part 4: Family H (Hydraulic systems). Edition 3, 2015, confirmed 2026. https://committee.iso.org/standard/60483.html
2. International Organization for Standardization. ISO 12922:2020 Lubricants, industrial oils and related products (class L), Family H (hydraulic systems), Specifications for hydraulic fluids in categories HFAE, HFAS, HFB, HFC, HFDR and HFDU. Edition 3, 2020. https://www.iso.org/standard/76807.html
3. International Organization for Standardization. ISO 7745:2024 Hydraulic fluid power, Fire-resistant fluids, Requirements and guidelines for use. Edition 3, 2024. https://committee.iso.org/standard/84811.html
4. International Organization for Standardization. ISO 6072:2011 Rubber, Compatibility between hydraulic fluids and standard elastomeric materials. Edition 3, 2011, confirmed 2026. https://committee.iso.org/standard/53353.html
5. International Organization for Standardization. ISO 1817:2026 Rubber, vulcanized or thermoplastic, Determination of the effect of liquids. Edition 9, 2026. https://www.iso.org/standard/91331.html
6. Parker Hannifin, O-Ring and Engineered Seals Division. Parker O-Ring Handbook ORD 5700. 2021. https://www.parker.com/content/dam/Parker-com/Literature/O-Ring-Division-Literature/ORD-5700.pdf
7. MP Filtri. Hydraulic filtration products, seals fluid compatibility table, rev. July 2026. https://www.mpfiltri.com/wp-content/uploads/2026/07/COMPATIBILITY-TABLE-HF-rev-2026-July.pdf
8. ExxonMobil. Fire-Resistant Fluids: Conversion and Compatibility. 2023. https://www.mobil.com/lubricants/-/media/project/wep/mobil/mobil-row-us-1/new-pdf/conversion-and-compatibility-of-fire-resistant-fluids--v2p.pdf
9. Wilke, M. and Jordan, H. (Trelleborg Sealing Solutions). Fire-Resistant Fluids Need Unconventional Seal Materials. Power and Motion, 2016. https://www.powermotiontech.com/technologies/seals/article/21885117/fire-resistant-fluids-need-unconventional-seal-materials
10. Simpson, J. and Bucci, E. (Trelleborg Sealing Solutions). How water glycol fluids affect common seal materials. Processing, 2016. https://www.processingmagazine.com/home/article/55349908/how-water-glycol-fluids-affect-common-seal-materials
11. U.S. Lube. Fire Resistant HFD 46 FM product data sheet. Revision 2017-02-17. https://www.uslube.com/wp-content/uploads/2021/07/pib-3846.pdf

## 차트
작동유 등급(ISO 6743-4) | 대개 상용성이 있는 씰(출처, 조건) | 피하거나 제한적으로 쓸 것(출처) | 사용 전 확인
HFAE, 수중유형 에멀션, 수분 대개 80% 초과(ExxonMobil, 2023) | HFA 작동유용으로 NBR과 HNBR 등재(Parker ORD 5700, 2021, sections 2.2.1 and 2.2.9). HFAE 필터 하우징에 NBR(MP Filtri, 2026). 대표 온도 +5~+50 °C(ExxonMobil, 2023) | PU: 물에는 50 °C까지만 등재, 온수는 미등재(Parker ORD 5700, 2021, section 2.2.12) | 광유 농축액은 일부 O링 컴파운드에 문제를 일으킬 수 있음(Parker ORD 5700, 2021, section 3.9.17.2)
HFAS, 합성 수용액, 수분 대개 80% 초과(ExxonMobil, 2023) | HFA 작동유용으로 NBR과 HNBR(Parker ORD 5700, 2021, sections 2.2.1 and 2.2.9). HFAS 하우징에 NBR(MP Filtri, 2026). 대표 온도 +5~+50 °C(ExxonMobil, 2023) | 50 °C 초과 물에서 PU(Parker ORD 5700, 2021, section 2.2.12) | 물이 증발한 뒤 남는 잔류물은 pH가 높아 부식을 일으킬 수도 있음(Parker ORD 5700, 2021, section 3.9.17.4)
HFB, 유중수형 에멀션, 수분 대개 40% 초과(ExxonMobil, 2023) | HFB 작동유용으로 NBR과 HNBR 등재(Parker ORD 5700, 2021, sections 2.2.1 and 2.2.9). HFB 하우징에 NBR(MP Filtri, 2026). 대표 온도 +5~+50 °C(ExxonMobil, 2023) | 오일상이 광유인 경우 EPDM(Parker ORD 5700, 2021, section 2.2.4) | 사용 중 수분 함량과 에멀션 안정성
HFC, 워터글리콜, 수분 35~50%(Wilke and Jordan, 2016) | NBR, 출처에 온도 언급 없음(Parker ORD 5700, 2021, section 3.9.17.5; MP Filtri, 2026). HNBR은 90일 침지에서 70 °C까지 물성 변화가 작음(Simpson and Bucci, 2016). HFC 대표 온도 +50 °C까지(ExxonMobil, 2023) | 일부 FKM 컴파운드(Parker ORD 5700, 2021, section 3.9.17.5). FKM은 70 °C와 135 °C에서 물성이 크게 변함(Simpson and Bucci, 2016). PU: 글리콜과 온수(Parker ORD 5700, 2021, section 2.2.12) | 수분 함량 변동. 동적 씰 마모. 추가로 넣은 첨가제
HFDR, 산업용 아릴 인산에스테르 | FKM, 컴파운드 사용 범위 -34~93 °C(Parker ORD 5700, 2021, Table 3-15). 하우징에 FKM, 출처에 온도 언급 없음(MP Filtri, 2026). HFDR 대표 온도 -20~+70 °C(ExxonMobil, 2023). EPDM과 부틸은 HFD-R에 내성, 출처에 온도 언급 없음(Parker ORD 5700, 2021, sections 2.2.4 and 2.2.5) | EPDM은 광유가 섞이지 않은 순수 인산에스테르에만(Parker ORD 5700, 2021, Table 3-16). PU: 에스테르(Parker ORD 5700, 2021, section 2.2.12) | 전환 후 남은 광유. FKM 저온 한계
항공기용 알킬 인산에스테르(ISO 6743-4 범위 밖) | 에틸렌 프로필렌, -54~149 °C(Parker ORD 5700, 2021, Table 3-15). 항공용 인산에스테르 세 종에 EPDM(MP Filtri, 2026) | EPDM 사용 시 광유 오염(Parker ORD 5700, 2021, section 2.2.4) | 기체 제조사의 재료 목록이 우선
HFDU, 합성 에스테르 또는 폴리알킬렌글리콜(ExxonMobil, 2023) | 일반 HFDU에 FKM, 출처에 온도 언급 없음(MP Filtri, 2026). 표에 실린 HFDU 브랜드 여섯 가운데 둘에 NBR, 출처에 온도 언급 없음(MP Filtri, 2026). 천연 에스테르 HFDU 한 제품에 아크릴로니트릴 30% 초과 NBR, 최고 70 °C(U.S. Lube, 2017). HFDU 대표 온도 -20~+70 °C(ExxonMobil, 2023) | PU: 에스테르(Parker ORD 5700, 2021, section 2.2.12) | 해당 작동유 제조사의 씰 목록. NBR의 아크릴로니트릴 함량
공개된 차트와 시험에서 나온, 적힌 조건의 대표값입니다. 유지하는 컴파운드는 모두 작동유 제조사의 씰 목록과 실제 작동유 침지 시험으로 확인해야 합니다.

## 씰 점검 기록표
점검일(YYYY-MM-DD) | 시스템 또는 설비 | 부품과 씰 위치 | 씰 고분자(NBR, HNBR, FKM, EPDM, PU, 기타) | 씰 컴파운드 또는 공급사 등급 | 사용 조건(정적 또는 동적) | 작동유 제품명 | 작동유 등급(ISO 6743-4) | 기본 조성 | 수분 함량(%) | 씰 최고 온도(°C) | 이전 작동유와 플러싱 | 차트 판독(유지, 교체, 시험) | 차트 출처와 조건 | 작동유 제조사 씰 목록(문서, 날짜) | 시험 방법 | 시험 온도(°C) | 시험 시간(h) | 부피 변화(%) | 경도 변화(포인트) | 합격 한계(출처) | 결정(유지, 교체, 재시험) | 담당자 | 기한(YYYY-MM-DD)

## 예시
점검일(YYYY-MM-DD) | 시스템 또는 설비 | 부품과 씰 위치 | 씰 고분자(NBR, HNBR, FKM, EPDM, PU, 기타) | 씰 컴파운드 또는 공급사 등급 | 사용 조건(정적 또는 동적) | 작동유 제품명 | 작동유 등급(ISO 6743-4) | 기본 조성 | 수분 함량(%) | 씰 최고 온도(°C) | 이전 작동유와 플러싱 | 차트 판독(유지, 교체, 시험) | 차트 출처와 조건 | 작동유 제조사 씰 목록(문서, 날짜) | 시험 방법 | 시험 온도(°C) | 시험 시간(h) | 부피 변화(%) | 경도 변화(포인트) | 합격 한계(출처) | 결정(유지, 교체, 재시험) | 담당자 | 기한(YYYY-MM-DD)
2026-11-03 | 다이캐스팅 기계 2 | 밸브 블록 정적 O링 | NBR | 공급사 등급 X-70 | 정적 | 워터글리콜 제품 A | HFC | 워터글리콜 | 42 | 55 | HM 광유, 배출 후 두 번 플러싱 | 유지 | 차트 HFC 행: NBR 등재(Parker ORD 5700, 2021, section 3.9.17.5) | 요청함 | [6 empty] | 유지, 씰 목록 확인 대기 | 보전 책임자 | 2026-11-10
2026-11-03 | 다이캐스팅 기계 2 | 실린더 1 로드 씰 | PU | 공급사 등급 Y-93 | 동적 | 워터글리콜 제품 A | HFC | 워터글리콜 | 42 | 55 | HM 광유, 배출 후 두 번 플러싱 | 교체 또는 시험 | 차트 HFC 행: PU는 글리콜·온수와 상용성 없음(Parker ORD 5700, 2021, section 2.2.12) | 요청함 | 침지, ISO 1817:2026 방법 | 60 | 168 |  |  | 시험 전에 씰 공급사와 합의 | 시험 | 유압 엔지니어 | 2026-11-24
2026-11-03 | 다이캐스팅 기계 2 | 비례 밸브 O링 | FKM | 공급사 등급 Z-75 | 정적 | 워터글리콜 제품 A | HFC | 워터글리콜 | 42 | 55 | HM 광유, 배출 후 두 번 플러싱 | 시험 | 차트 HFC 행: 일부 FKM 컴파운드는 상용성 없음(Parker ORD 5700, 2021, section 3.9.17.5) | 요청함 | 침지, ISO 1817:2026 방법 | 60 | 168 |  |  | 시험 전에 씰 공급사와 합의 | 시험 | 유압 엔지니어 | 2026-11-24
예시입니다. 시스템, 제품, 등급, 온도, 날짜는 방법을 보여 주려고 꾸민 것입니다.