## 작성 안내
윤활유 고장 케이스 기록표
부품 하나의 고장 한 건을 한 행에 적습니다. 단위는 열 머리글에 있으므로, 숫자 열에는 숫자만 적습니다.
해당하지만 측정하지 않은 항목은 셀을 비워 둡니다. 해당하지 않으면 "n/a"를 적습니다(예: 그리스의 ISO 4406 코드). 빈칸을 설계값이나 공칭값으로 채우지 않습니다.
고정된 고장 모드 목록 하나를 씁니다(구름 베어링은 ISO 15243 용어, 다른 설비는 공장 또는 ISO 14224 목록). 열 이름은 현장과 연도가 바뀌어도 바꾸지 않습니다.
고장 모드(눈에 보인 현상), 고장 메커니즘(물리적 또는 화학적 과정), 고장 원인(그 배경이 된 상황)은 각자의 열에 적습니다.
원인 확실성은 확인, 추정, 미확인 가운데 하나입니다. 부품이 다시 고장 나면 이전 행의 재발을 예로 바꾸고 케이스 ID를 연결합니다.
작성 예 시트의 값은 예시를 위해 지어낸 것입니다.
.xlsx를 읽지 못하는 도구로 가져오려면 기록표 시트를 CSV(UTF-8)로 저장합니다. 같은 열의 빈 CSV가 이 템플릿에 함께 들어 있습니다.

## 기록표
케이스 ID | 발견일 (YYYY-MM-DD) | 현장 (익명) | 작성자 | 설비 종류 | 설비 태그 | 고장 난 하위 유닛 | 고장 난 부품 | 접액 재질 | 윤활유 제품 | 점도 등급 | 기유 종류 | 알려진 성분 (문서, 개정판) | 사용 시간 (h) | 최근 오일 교환일 (YYYY-MM-DD) | 보충과 혼용 | 오일 온도 최저 (°C) | 오일 온도 최고 (°C) | 온도 측정 위치 | 부하 (kW 또는 정격 대비 %) | 속도 (rpm) | 고장 시 운전 상태 | 오염원 | 값의 출처 | 발견 방법 | 고장 모드 용어 | 40 °C 점도 신유 (mm2/s) | 40 °C 점도 사용유 (mm2/s) | ISO 4406 코드 (4/6/14 µm(c)) | 수분 신유 또는 기준값 (mg/kg) | 수분 사용유 (mg/kg) | 산가 신유 (mg KOH/g) | 산가 사용유 (mg KOH/g) | 시험 방법 | 기타 결과와 한계 출처 | 사진과 분석 보고서 | 고장 메커니즘 | 고장 원인 | 원인 확실성 (확인, 추정, 미확인) | 원인의 근거 | 조치 내용 | 조치자 | 조치일 (YYYY-MM-DD) | 함께 바꾼 사항 | 검토일 (YYYY-MM-DD) | 조치 유지 기간 (h) | 재발 (예, 아니요) | 연결 케이스 ID | 결과 검토자와 일자 | 비고

## 작성 예
예시일 뿐입니다. 실제 현장이 아닌 지어낸 값입니다.
케이스 ID | 발견일 (YYYY-MM-DD) | 현장 (익명) | 작성자 | 설비 종류 | 설비 태그 | 고장 난 하위 유닛 | 고장 난 부품 | 접액 재질 | 윤활유 제품 | 점도 등급 | 기유 종류 | 알려진 성분 (문서, 개정판) | 사용 시간 (h) | 최근 오일 교환일 (YYYY-MM-DD) | 보충과 혼용 | 오일 온도 최저 (°C) | 오일 온도 최고 (°C) | 온도 측정 위치 | 부하 (kW 또는 정격 대비 %) | 속도 (rpm) | 고장 시 운전 상태 | 오염원 | 값의 출처 | 발견 방법 | 고장 모드 용어 | 40 °C 점도 신유 (mm2/s) | 40 °C 점도 사용유 (mm2/s) | ISO 4406 코드 (4/6/14 µm(c)) | 수분 신유 또는 기준값 (mg/kg) | 수분 사용유 (mg/kg) | 산가 신유 (mg KOH/g) | 산가 사용유 (mg KOH/g) | 시험 방법 | 기타 결과와 한계 출처 | 사진과 분석 보고서 | 고장 메커니즘 | 고장 원인 | 원인 확실성 (확인, 추정, 미확인) | 원인의 근거 | 조치 내용 | 조치자 | 조치일 (YYYY-MM-DD) | 함께 바꾼 사항 | 검토일 (YYYY-MM-DD) | 조치 유지 기간 (h) | 재발 (예, 아니요) | 연결 케이스 ID | 결과 검토자와 일자 | 비고
LF-2026-014 | 2026-09-18 | 현장 C, 제지 공장, EU | 기술 지원 엔지니어 | 기어박스 | GB-12 | 출력축 어셈블리 | 출력 베어링 | 강, 황동 케이지, NBR 실 | 기어유 X | ISO VG 320 | 광유계 | 황-인계 극압제 (TDS 개정 3) | 6200 | 2025-11-04 | 기록 없음 | 65 | 78 | 섬프 | 180~220 kW | 1480 | 운전 중 | 세척수 | 온도와 부하는 히스토리언, 속도는 명판 기준 | 점검 | 부식, 수분 부식 | 318 | 296 | 21/19/15 | 90 | 1800 | 0.6 | 1.1 | ASTM D445, ISO 4406, ASTM D6304, ASTM D664 | 없음 | IMG_0412, 보고서 26-3381 | 부식 (재료 고장) | 운전 또는 정비: 브리더를 통한 수분 유입 | 추정 | 수분 신유 90 mg/kg, 사용유 1,800 mg/kg. 브리더 가까이에 세척 호스. 브리더는 시험하지 않음 | 같은 제품으로 오일 교환, 건조제 브리더 | 현장 정비팀 | 2026-09-22 | 두 가지를 한꺼번에 바꿈 | 2027-03-02 | 2900 | 아니요 | LF-2025-031 | 기술 지원 엔지니어, 2027-03-02
LF-2026-015 | 2026-10-02 | 현장 F, 시멘트 공장, 아시아 | 애플리케이션 엔지니어 | 유압 파워 유닛 | HPU-3 | 펌프 유닛 | 피스톤 펌프 | 강, 청동, FKM 실 | 유압유 Y | ISO VG 46 | 광유계 | 공개되지 않음 | 4100 | 2026-01-15 | 이력 모름 | 48 | 61 | 오일 탱크 |  |  | 운전 중 | 분진 | 당일 휴대용 측정기 판독값 | 오일 분석 | 출력 저하 (공장 목록) | 45.8 | 44.9 | 22/20/17 |  |  | 0.4 | 0.7 | ASTM D445, ISO 4406, ASTM D664 |  | IMG_0907 | 마모 (기계적 고장) | 운전 또는 정비 | 미확인 | 입자 코드 높음. 필터 상태는 확인하지 않음 | 필터 엘리먼트 교체 | 현장 정비팀 | 2026-10-03 | 없음 | 2026-12-03 |  |  |  |  | 부하, 속도, 수분은 측정하지 않아 비워 둠