## 작성 안내
풀오프 부착력 돌리 기록표
강성 금속 위 도막의 현장 풀오프 시험(ASTM D4541-22 또는 ISO 4624:2023 방법 B)을 돌리마다 한 행씩 적습니다.
작성 방법
1. 돌리 기록표 시트에 적습니다. 머리 행은 그대로 두며, 단위는 열 이름에 있습니다.
2. 값은 잰 그 자리에서 적습니다. 날짜는 YYYY-MM-DD로 적습니다.
3. 행마다 방법 문자, 프로토콜, 돌리 지름, 접착제, 경화 시간, 칼집 여부를 적습니다. 시험기 종류나 설정이 다른 값은 비교하지 않습니다.
4. 파단은 층과 계면별로 돌리 면적에 대한 비율(%)로 나눠 적습니다. 파단 비율과 접착제 파단 열을 합치면 100입니다. 1차 도막이 소지 쪽입니다.
5. 사진 번호는 이미지 파일 이름과 똑같이 적습니다.
6. 이 기록표는 합격 값을 정하지 않습니다. 규정 최솟값과 그 조항은 Word 보고서에 옮겨 적습니다. 탈지제와 접착제는 제품 물질안전보건자료(SDS)와 현장 규칙에 따라 다룹니다.
7. xlsx는 못 받고 CSV만 가져오는 시스템에 넣으려면 돌리 기록표 시트를 CSV UTF-8로 저장하거나, 이 템플릿과 함께 제공하는 CSV 파일로 시작합니다.
예시 시트는 가상 예시입니다. 형식을 보여 주려고 지어낸 값이며, 시험 데이터나 권장 한계가 아닙니다.
서식 출처: www.lubinpla.com/ko/post/pull-off-adhesion-test-report-template

## 돌리 기록표
보고서 ID | 날짜(YYYY-MM-DD) | 위치 또는 그리드 위치 | 돌리 ID | 규격과 방법(ASTM D4541-22 B~F 또는 ISO 4624:2023 B) | 프로토콜(1 또는 2) | 시험기 일련번호 | 교정일(YYYY-MM-DD) | 돌리 지름(mm) | 접착제 종류 | 경화 시간(h) | 칼집(예 또는 아니요) | 기온(°C) | 표면 온도(°C) | 상대 습도(%) | 총 DFT(µm) | 풀오프 값(MPa) | 층과 계면별 파단(면적 %, 접착제 파단과 합쳐 100) | 접착제 파단(면적 %) | 사진 번호 | 비고

## 예시
가상 예시: 형식을 보여 주려고 지어낸 값입니다. 시험 데이터가 아니며 권장 한계도 아닙니다.
보고서 ID | 날짜(YYYY-MM-DD) | 위치 또는 그리드 위치 | 돌리 ID | 규격과 방법(ASTM D4541-22 B~F 또는 ISO 4624:2023 B) | 프로토콜(1 또는 2) | 시험기 일련번호 | 교정일(YYYY-MM-DD) | 돌리 지름(mm) | 접착제 종류 | 경화 시간(h) | 칼집(예 또는 아니요) | 기온(°C) | 표면 온도(°C) | 상대 습도(%) | 총 DFT(µm) | 풀오프 값(MPa) | 층과 계면별 파단(면적 %, 접착제 파단과 합쳐 100) | 접착제 파단(면적 %) | 사진 번호 | 비고
PO-0001 | 2026-05-14 | 3번 탱크, 2단, 북측 0.5 m | D01 | ASTM D4541-22 E | 1 | SN-0000 | 2026-03-02 | 20 | 2액형 에폭시 | 24 | 예 | 22 | 24 | 55 | 335 | 10.4 | 2차 도막 응집 90; 2차와 3차 도막 사이 계면 10 | 0 | T3-C2-D01.jpg
PO-0001 | 2026-05-14 | 3번 탱크, 2단, 북측 1.0 m | D02 | ASTM D4541-22 E | 1 | SN-0000 | 2026-03-02 | 20 | 2액형 에폭시 | 24 | 예 | 22 | 24 | 55 | 335 | 9.8 | 2차 도막 응집 100 | 0 | T3-C2-D02.jpg
PO-0001 | 2026-05-14 | 3번 탱크, 2단, 북측 1.5 m | D03 | ASTM D4541-22 E | 1 | SN-0000 | 2026-03-02 | 20 | 2액형 에폭시 | 24 | 예 | 22 | 24 | 55 | 335 | 6.2 | 1차와 2차 도막 사이 계면 80; 1차 도막 응집 20 | 0 | T3-C2-D03.jpg | 계면 파단 확인
PO-0001 | 2026-05-14 | 3번 탱크, 2단, 북측 2.0 m | D04 | ASTM D4541-22 E | 1 | SN-0000 | 2026-03-02 | 20 | 2액형 에폭시 | 24 | 예 | 22 | 24 | 55 | 335 | 9.1 | 2차 도막 응집 70 | 30 | T3-C2-D04.jpg | 접착제 비율 높음, 재시험